## таблица параметров
№ п/п | Адрес порыва | Протяженность заменямого участка, м | Протяженность участка, м | Диаметр участка, мм | Год ввода в эксплуатацию | Толщина стенки | Остаточная толщина металла на участке, мм, К1 | Наличие других порывов на участке, К2 | Коррозионная активность грунта, К3 | Наличие/отсутствие затопления (следов затопления) канала, К4 | Наличие пересечений с коммуникациями, К5 | Продолжительность устранения порыва, ч | Срок эксплуатации, лет | Утончение стенки, % | K1 | K2 | K3 | K4 | K5 | Участвующие коэффициенты | Интенсивность отказов, 1/км*ч | коэф. А | Ki (действ) | Ki(теор) метод частных уравнений | Δki | De, % | Ki(теор) метод частных уравнений | Коэф α (нов метод) | Инт. Отказов λ (нов методика) | Поток отказов ω (нов метод) | Интенсивность восстановления μ (нов метод) | Коэф α (стар метод) | Инт. Отказов λ (стар методика) | Поток отказов ω (стар метод) | Интенсивность восстановления μ (стар метод)
1 | п. Октябрьский, ул. Ульяновская, д. 7 | 3 | 60 | 150 | 1980 | 4.5 | 2.75 | да | низкая | нет | нет | 7 | 37 | 38.88889 |  |  | 1 | 1 | 1 | K1, K2 | 5.142128e-05 | 1.609149 | 1.168852 |  |  |  | 1.191804 | 1.646509 | 5.884789e-05 | 3.530873e-06 | 0.1428571 | #NAME? | #NAME? | #NAME? | 0.1428571
2 | п. Первомайский, пер. Садовый, д. 1 | 2 | 80 | 100 | 1983 | 3.5 | 1.75 | нет | низкая | нет | нет | 4 | 34 | 50 |  | 1 | 1 | 1 | 1 | K1 | 4.196884e-05 | 1.566153 | 1.14177 |  |  |  | 1.29077213 | 1.817796 | 0.0001019325 | 8.1546e-06 | 0.25 | #NAME? | #NAME? | #NAME? | 0.25
3 | п. Пятисотенный, ул. Гагарина | 6 | 170 | 100 | 1985 | 3.5 | 2.5 | да | высокая | нет | да | 10 | 32 | 28.57143 |  |  |  | 1 |  | K1, K2, K3, K5 | 2.098442e-05 | 1.376057 | 1.012369 |  |  |  | 1.119199 | 1.5312 | 3.592614e-05 | 6.107444e-06 | 0.1 | #NAME? | #NAME? | #NAME? | 0.1
4 | ул. Калинина 29, около ПУ-32 | 20 | 120 | 89 | 1978 | - | - | нет | низкая | нет | нет | - | 39 | 0 |  | 1 | 1 | 1 | 1 | K1 | 2.439215e-05 | 1.396826 | 1.027349 |  |  |  | 0.95415593 | 1.298239 | 1.699779e-05 | 2.039735e-06 | 0.5364202 | #NAME? | #NAME? | #NAME? | 0.5364202
5 | пр. Сурова, 4, Авиастроительный р-н | 1 | 45 | 219 | 1987 | 8.5 | 7.1 | нет | низкая | нет | нет | - | 30 | 16.47059 |  | 1 | 1 | 1 | 1 | K1 | 8.455945e-05 | 1.792953 | 1.277011 |  |  |  | 1.065041 | 1.450479 | 2.638077e-05 | 1.187135e-06 | 0.2690828 | #NAME? | #NAME? | #NAME? | 0.2690828
6 | р.п. Новая Майна центральная теплотрасса на жил.поселок ф273 | 72 | 250 | 273 | 1976 | 9 | 4 | да | низкая | да | нет | 0.6666667 | 41 | 55.55556 |  |  | 1 |  | 1 | K1, K2, K4 | 1.11371e-05 | 1.18037 | 0.8589748 |  |  |  | 1.30909 | 1.851401 | 0.0001345862 | 3.364655e-05 | 1.5 | #NAME? | #NAME? | #NAME? | 1.5
7 | р.п. Новая Майна ул Маширина | 1 | 150 | 108 | 1976 | 4 | 2.5 | да | низкая | нет | да | 75 | 41 | 37.5 |  |  | 1 | 1 |  | K1, K2, K5 | 1.856183e-05 | 1.317926 | 0.9692065 |  |  |  | 1.213502 | 1.682625 | 7.191197e-05 | 1.07868e-05 | 0.01333333 | #NAME? | #NAME? | #NAME? | 0.01333333
8 | р.п. Новая Майна ул. Микрорайон, д.4 | 5 | 40 | 108 | 1976 | 4 | 2.5 | да | низкая | да | нет | 8 | 41 | 37.5 |  |  | 1 |  | 1 | K1, K2, K4 | 6.960686e-05 | 1.673852 | 1.208275 |  |  |  | 1.18203 | 1.630494 | 5.925515e-05 | 2.370206e-06 | 0.125 | #NAME? | #NAME? | #NAME? | 0.125
9 | р.п. Новая Майна ул. Микрорайон,10 до Микрорайон,9 | 1 | 100 | 219 | 1976 | 6 | 2.5 | да | низкая | нет | нет | - | 41 | 58.33333 |  |  | 1 | 1 | 1 | K1, K2 | 2.784274e-05 | 1.427111 | 1.048799 |  |  |  | 1.328637 | 1.887947 | 0.0001541495 | 1.541495e-05 | 0.2690828 | #NAME? | #NAME? | #NAME? | 0.2690828
10 | р.п. Новая Майна центральная теплотрасса до ул. Микрорайон,д.10 | 1 | 50 | 219 | 1976 | 6 | 2 | да | низкая | нет | нет | - | 41 | 66.66667 |  |  | 1 | 1 | 1 | K1, K2 | 5.568549e-05 | 1.613763 | 1.171716 |  |  |  | 1.38728 | 2.001973 | 0.0002354182 | 1.177091e-05 | 0.2690828 | #NAME? | #NAME? | #NAME? | 0.2690828
11 | р.п. Новая Майна до Микрорайон, 28 | 1 | 100 | 159 | 1976 | 4.5 | 2.5 | да | низкая | нет | нет | - | 41 | 44.44444 |  |  | 1 | 1 | 1 | K1, K2 | 2.784274e-05 | 1.427111 | 1.048799 |  |  |  | 1.230899 | 1.712154 | 8.024637e-05 | 8.024637e-06 | 0.3543698 | #NAME? | #NAME? | #NAME? | 0.3543698
12 | р.п. Новая Майна Микрорайон, 10 до Микрорайон,8 | 2 | 150 | 133 | 1976 | 4 | 2.5 | да | низкая | нет | да | - | 41 | 37.5 |  |  | 1 | 1 |  | K1, K2, K5 | 1.856183e-05 | 1.317926 | 0.9692065 |  |  |  | 1.213502 | 1.682625 | 7.191197e-05 | 1.07868e-05 | 0.4075542 | #NAME? | #NAME? | #NAME? | 0.4075542
13 | р.п. Новая Майна ул. Микрорайон,22 | 1 | 100 | 108 | 1976 | 4 | 2 | нет | низкая | нет | нет | - | 41 | 50 |  | 1 | 1 | 1 | 1 | K1 | 2.784274e-05 | 1.427111 | 1.048799 |  |  |  | 1.29077213 | 1.817796 | 0.0001187965 | 1.187965e-05 | 0.4732748 | #NAME? | #NAME? | #NAME? | 0.4732748
14 | с.Русский Мелекесс, ул. Совхозная,13 | 6 | 100 | 76 | 1969 | 3.5 | 3 | да | низкая | нет | да | - | 48 | 14.28571 |  |  | 1 | 1 |  | K1, K2, K5 | 2.378234e-05 | 1.369001 | 1.007229 |  |  |  | 1.06462 | 1.449868 | 3.25246e-05 | 3.25246e-06 | 0.5882552 | #NAME? | #NAME? | #NAME? | 0.5882552
15 | с.Русский Мелекесс, ул. Совхозная,1 | 5 | 40 | 76 | 1969 | 3.5 | 3 | да | низкая | нет | да | - | 48 | 14.28571 |  |  | 1 | 1 |  | K1, K2, K5 | 5.945586e-05 | 1.605695 | 1.166704 |  |  |  | 1.06462 | 1.449868 | 3.25246e-05 | 1.300984e-06 | 0.5882552 | #NAME? | #NAME? | #NAME? | 0.5882552
16 | с.Русский Мелекесс, Школа | 5 | 30 | 76 | 1969 | 3.5 | 3 | да | низкая | нет | нет | - | 48 | 14.28571 |  |  | 1 | 1 | 1 | K1, K2 | 7.927448e-05 | 1.680009 | 1.211946 |  |  |  | 1.018669 | 1.384752 | 2.527763e-05 | 7.58329e-07 | 0.5882552 | #NAME? | #NAME? | #NAME? | 0.5882552
17 | р.п. Мулловка ,ул. Некрасова 01.10.2016г. | 5 | 5 | 57 | 1980 | 3.5 | 1.25 | нет | низкая | да | нет | 8 | 37 | 64.28571 |  | 1 | 1 |  | 1 | K1, K4 | 0.0006170554 | 2.297314 | 1.524888 |  |  |  | 1.266708 | 1.774575 | 9.344697e-05 | 4.672349e-07 | 0.125 | #NAME? | #NAME? | #NAME? | 0.125
18 | р.п.п Мулловка, ул. Клубная 02.10.2016г. | 2 | 2 | 57 | 1980 | 3.5 | 1.25 | нет | низкая | да | нет | 8 | 37 | 64.28571 |  | 1 | 1 |  | 1 | K1, K4 | 0.001542639 | 2.551069 | 1.62966 |  |  |  | 1.266708 | 1.774575 | 9.344697e-05 | 1.868939e-07 | 0.125 | #NAME? | #NAME? | #NAME? | 0.125
19 | р.п.п Мулловка, ул. Клубная 03.10.2016г. | 15 | 15 | 57 | 1980 | 3.5 | 1.25 | нет | низкая | да | нет | 8 | 37 | 64.28571 |  | 1 | 1 |  | 1 | K1, K4 | 0.0002056851 | 1.993066 | 1.382821 |  |  |  | 1.266708 | 1.774575 | 9.344697e-05 | 1.401705e-06 | 0.125 | #NAME? | #NAME? | #NAME? | 0.125
20 | р.п. Мулловка, ул .Физкультурная С/К Текстильщик 07.10.2016г | 15 | 15 | 40 | 1980 | 2.5 | 1.25 | нет | низкая | да | нет | 8 | 37 | 50 |  | 1 | 1 |  | 1 | K1, K4 | 0.0002056851 | 1.993066 | 1.382821 |  |  |  | 1.196147799 | 1.653676 | 6.039076e-05 | 9.058614e-07 | 0.125 | #NAME? | #NAME? | #NAME? | 0.125
21 | р.п. мулловка, ул. Физкультурная 13.10.2016г | 12 | 12 | 57 | 1980 | 3.5 | 1.25 | нет | низкая | да | нет | 8 | 37 | 64.28571 |  | 1 | 1 |  | 1 | K1, K4 | 0.0002571064 | 2.054863 | 1.413356 |  |  |  | 1.266708 | 1.774575 | 9.344697e-05 | 1.121364e-06 | 0.125 | #NAME? | #NAME? | #NAME? | 0.125
22 | р.п. Мулловка, ул. Мичурина 3 22.11.2016г. | - | - | 40 | 1980 | 2.5 | 1.25 | нет | низкая | да | нет | 8 | 37 | 50 |  | 1 | 1 |  | 1 | K1, K4 | 3.085277e-05 | 1.467682 | 1.076831 |  |  |  | 1.196147799 | 1.653676 | 6.039076e-05 | 6.039076e-06 | 0.125 | #NAME? | #NAME? | #NAME? | 0.125
23 | ул.Кузоватовская 29а | 3.4 | 66 | 57 | 1976 | 3.5 | 3 | нет | низкая | нет | нет | 1 | 41 | 14.28571 |  | 1 | 1 | 1 | 1 | K1 | 4.218598e-05 | 1.539002 | 1.124281 |  |  |  | 1.050332 | 1.4293 | 2.807003e-05 | 1.852622e-06 | 1 | #NAME? | #NAME? | #NAME? | 1
24 | ул.Кузоватовская 40 а | 3.5 | 22 | 89 | 1974 | 4 | 4 | нет | низкая | нет | нет | 1.08 | 43 | 0 |  | 1 | 1 | 1 | 1 | K1 | 0.0001206715 | 1.811604 | 1.28736 |  |  |  | 0.95415593 | 1.298239 | 1.750003e-05 | 3.850007e-07 | 0.9259259 | #NAME? | #NAME? | #NAME? | 0.9259259
25 | ул.Федерации 5 | 0.6 | 74.5 | 219 | 1993 | 8.5 | 6 | нет | низкая | нет | нет | 5.58 | 24 | 29.41176 |  | 1 | 1 | 1 | 1 | K1 | 6.384522e-05 | 1.760212 | 1.258582 |  |  |  | 1.152165 | 1.58252 | 3.629736e-05 | 2.704153e-06 | 0.1792115 | #NAME? | #NAME? | #NAME? | 0.1792115
26 | б.Пластова 6 | 40 | 182 | 108 | 1990 | 4 | 2.25 | нет | низкая | нет | нет | 21.58 | 27 | 43.75 |  | 1 | 1 | 1 | 1 | K1 | 2.323062e-05 | 1.426297 | 1.048229 |  |  |  | 1.248695105 | 1.742896 | 6.595213e-05 | 1.200329e-05 | 0.0463392 | #NAME? | #NAME? | #NAME? | 0.0463392
27 | ул.Рябикова 31 | 30.57 | 38 | 57 | 1983 | 3.5 | 3 | нет | низкая | нет | нет | 2.5 | 34 | 14.28571 |  | 1 | 1 | 1 | 1 | K1 | 8.835546e-05 | 1.777261 | 1.26822 |  |  |  | 1.050332 | 1.4293 | 2.590232e-05 | 9.842883e-07 | 0.4 | #NAME? | #NAME? | #NAME? | 0.4
28 | ул.Промышленная 38 | 11.87 | 94.4 | 273 | 1974 | 7 | 6 | нет | низкая | нет | нет | 4 | 43 | 14.28571 |  | 1 | 1 | 1 | 1 | K1 | 2.81226e-05 | 1.424361 | 1.046871 |  |  |  | 1.050332 | 1.4293 | 2.864988e-05 | 2.704549e-06 | 0.25 | #NAME? | #NAME? | #NAME? | 0.25
29 | ул.Кирова 40 | 3 | 14 | 89 | 1965 | 4 | 4 | нет | низкая | нет | нет | 3.25 | 52 | 0 |  | 1 | 1 | 1 | 1 | K1 | 0.0001568067 | 1.838862 | 1.302294 |  |  |  | 0.95415593 | 1.298239 | 1.852056e-05 | 2.592878e-07 | 0.3076923 | #NAME? | #NAME? | #NAME? | 0.3076923
30 | ул.Набережная реки Свияга 106 | 5 | 25 | 57 | 1993 | 3.5 | 3 | нет | низкая | нет | нет | 5.5 | 24 | 14.28571 |  | 1 | 1 | 1 | 1 | K1 | 0.0001902588 | 2.103795 | 1.43689 |  |  |  | 1.050332 | 1.4293 | 2.230486e-05 | 5.576215e-07 | 0.1818182 | #NAME? | #NAME? | #NAME? | 0.1818182
31 | ул.Гончарова 1 в | 1 | 19 | 108 | 1961 | 4 | 2.25 | нет | низкая | нет | нет | 3.08 | 56 | 43.75 |  | 1 | 1 | 1 | 1 | K1 | 0.0001072888 | 1.729143 | 1.240773 |  |  |  | 1.248695105 | 1.742896 | 0.0001133956 | 2.154516e-06 | 0.3246753 | #NAME? | #NAME? | #NAME? | 0.3246753
32 | ул.Камышинская 17 | 2 | 32.2 | 159 | 1986 | 4.5 | 4 | нет | низкая | нет | нет | 5.58 | 31 | 11.11111 |  | 1 | 1 | 1 | 1 | K1 | 0.0001143611 | 1.873298 | 1.320848 |  |  |  | 1.02895953 | 1.399076 | 2.2441e-05 | 7.226002e-07 | 0.1792115 | #NAME? | #NAME? | #NAME? | 0.1792115
33 | ул.Кирова 36 | 6 | 11.35 | 57 | 1965 | 3.5 | 3 | нет | низкая | нет | нет | 4.29 | 52 | 14.28571 |  | 1 | 1 | 1 | 1 | K1 | 0.0001934179 | 1.891969 | 1.330765 |  |  |  | 1.050332 | 1.4293 | 3.10853e-05 | 3.528182e-07 | 0.2331002 | #NAME? | #NAME? | #NAME? | 0.2331002
34 | Ввод первый переулок Полтавский,5 ТК-8а кв.12. | 3 | 20 | 80 | 1965 | 4 | 3 | нет | низкая | нет | нет | 3 | 52 | 25 |  | 1 | 1 | 1 | 1 | K1 | 0.0001097647 | 1.748593 | 1.251959 |  |  |  | 1.12246403 | 1.536208 | 4.742519e-05 | 9.485038e-07 | 0.3333333 | #NAME? | #NAME? | #NAME? | 0.3333333
35 | Ул.Герасимова кв.10 п.УЗТС от ТК-6 до Т-9 | 17 | 22 | 150 | 1975 | 4.5 | 4.5 | нет | низкая | нет | нет | 3.5 | 42 | 0 |  | 1 | 1 | 1 | 1 | K1 | 0.0001235446 | 1.823009 | 1.293636 |  |  |  | 0.95415593 | 1.298239 | 1.737765e-05 | 3.823084e-07 | 0.2857143 | #NAME? | #NAME? | #NAME? | 0.2857143
36 | Ввод Западный бульвар,13 ТК-15 | 4 | 135 | 100 | 1965 | 4 | 3 | нет | низкая | нет | нет | 3 | 52 | 25 |  | 1 | 1 | 1 | 1 | K1 | 1.626143e-05 | 1.265316 | 0.9284694 |  |  |  | 1.12246403 | 1.536208 | 4.742519e-05 | 6.4024e-06 | 0.3333333 | #NAME? | #NAME? | #NAME? | 0.3333333
37 | Повреждение подающего трубопровода между ТК-17 и ТК-18 М-12 по ул. Матросова | 3 | 32.5 | 700 | 1970 | 9 | 7 | нет | низкая | да | нет | 6 | 47 | 22.22222 |  | 1 | 1 |  | 1 | K1, K4 | 7.473339e-05 | 1.668406 | 1.205016 |  |  |  | 1.058947 | 1.441666 | 3.121649e-05 | 1.014536e-06 | 0.1666667 | #NAME? | #NAME? | #NAME? | 0.1666667
38 | Ул.Октябрьская,53-55 | 2 | 51.5 | 100 | 1970 | 4 | 3 | нет | низкая | нет | нет | 3.5 | 47 | 25 |  | 1 | 1 | 1 | 1 | K1 | 4.716185e-05 | 1.548841 | 1.130654 |  |  |  | 1.12246403 | 1.536208 | 4.492278e-05 | 2.313523e-06 | 0.2857143 | #NAME? | #NAME? | #NAME? | 0.2857143
39 | Московское шоссе,39 ТК-19 кв.12 | 3 | 55 | 80 | 1965 | 4 | 3 | нет | низкая | нет | нет | 3 | 52 | 25 |  | 1 | 1 | 1 | 1 | K1 | 3.991442e-05 | 1.492572 | 1.093648 |  |  |  | 1.12246403 | 1.536208 | 4.742519e-05 | 2.608385e-06 | 0.3333333 | #NAME? | #NAME? | #NAME? | 0.3333333
40 | Повреждение подающего трубопровода в ТК-115 А между НС №5 и Т-122 М-13 по ул. Карла Маркса | 6 | 101 | 600 | 1977 | 8 | 6.5 | нет | низкая | нет | нет | 5 | 40 | 18.75 |  | 1 | 1 | 1 | 1 | K1 | 2.825625e-05 | 1.433966 | 1.053591 |  |  |  | 1.080387005 | 1.47291 | 3.262155e-05 | 3.294776e-06 | 0.2 | #NAME? | #NAME? | #NAME? | 0.2
41 | Повреждение подающего трубопровода в корпусе компенсатора в ТК-25 М-12 по ул. Бебеля | 1 | - | 400 | 1970 | 9 | 6.5 | нет | низкая | нет | нет | 4 | 47 | 27.77778 |  | 1 | 1 | 1 | 1 | K1 | 2.428835e-05 | 1.376487 | 1.012682 |  |  |  | 1.14116493 | 1.565206 | 5.02291e-05 | 5.02291e-06 | 0.25 | #NAME? | #NAME? | #NAME? | 0.25
42 | Повреждение подающего трубопровода между Т-2 и ТК-7 Кв-18 по ул. Пушкарева,20 | 8 | 318 | 300 | 1970 | 9 | 6.5 | нет | низкая | нет | нет | 3.5 | 47 | 27.77778 |  | 1 | 1 | 1 | 1 | K1 | 7.637846e-06 | 1.07601 | 0.7664069 |  |  |  | 1.14116493 | 1.565206 | 5.02291e-05 | 1.597285e-05 | 0.2857143 | #NAME? | #NAME? | #NAME? | 0.2857143
43 | Ул.Гончарова от ТК-24 до ТК-73 подача | 22 | 349 | 300 | 1974 | 9 | 6.5 | нет | низкая | да | нет | 4 | 43 | 27.77778 |  | 1 | 1 |  | 1 | K1, K4 | 7.6068e-06 | 1.076725 | 0.7670708 |  |  |  | 1.086387 | 1.481774 | 3.490093e-05 | 1.218042e-05 | 0.25 | #NAME? | #NAME? | #NAME? | 0.25
44 | Повреждение подающего трубопровода между ТК-128А и ТК-128 М-13 по ул. Лесная | 7 | 103.5 | 700 | 1977 | 9 | 8 | нет | низкая | да | нет | 34 | 40 | 11.11111 |  | 1 | 1 |  | 1 | K1, K4 | 2.757373e-05 | 1.427338 | 1.048958 |  |  |  | 1.004066 | 1.364679 | 2.188328e-05 | 2.264919e-06 | 0.02941176 | #NAME? | #NAME? | #NAME? | 0.02941176
45 | Повреждение подающего трубопровода в Т-4 на отпайке от М-10 к ЦТП «Университет», ул Минаева | 1 | - | 200 | 1967 | 6 | 3 | нет | низкая | нет | нет | 3 | 50 | 50 |  | 1 | 1 | 1 | 1 | K1 | 2.283105e-05 | 1.354716 | 0.9967386668 |  |  |  | 1.29077213 | 1.817796 | 0.0001397289 | 1.397289e-05 | 0.3333333 | #NAME? | #NAME? | #NAME? | 0.3333333
46 | г.Инза, ул.Парковая,7 | 3 | 30 | 57 | 1989 | 3.5 | 1.4 | да | низкая | нет | нет | 3 | 28 | 60 |  |  | 1 | 1 | 1 | K1, K2 | 0.0001358991 | 1.951756 | 1.361877 |  |  |  | 1.340365923 | 1.910221 | 0.0001183336 | 3.550007e-06 | 0.3333333 | #NAME? | #NAME? | #NAME? | 0.3333333
47 | г.Инза, ул.Красных бойцов,24 | 32 | 32 | 27 | 1987 | 2.5 | 1.3 | нет | низкая | да | да | 5 | 30 | 48 |  | 1 | 1 |  |  | K1, K4, K5 | 0.0001189117 | 1.89319 | 1.33141 |  |  |  | 1.280842768 | 1.799836 | 8.656248e-05 | 2.769999e-06 | 0.2 | #NAME? | #NAME? | #NAME? | 0.2
48 | г.Инза, ул.Шоссейная, 74 | 25 | 25 | 159 | 2007 | 4.5 | 1.8 | да | низкая | нет | нет | 3 | 10 | 60 |  |  | 1 | 1 | 1 | K1, K2 | 0.000456621 | 2.903681 | 1.759126 |  |  |  | 1.340365923 | 1.910221 | 4.635488e-05 | 1.158872e-06 | 0.3333333 | #NAME? | #NAME? | #NAME? | 0.3333333
49 | г.Инза, ул.Труда, 27 | 4 | 30 | 108 | 2012 | 4 | 1.4 | да | низкая | да | да | 3 | 5 | 65 |  |  | 1 |  |  | K1, K2, K4, K5 | 0.000761035 | 4.040946 | 2.089626 |  |  |  | 1.375551578 | 1.978629 | 2.753642e-05 | 8.260926e-07 | 0.3333333 | #NAME? | #NAME? | #NAME? | 0.3333333
50 | р.п.Кузоватово, котельная №1, участок теплотрассы от ТК№17 до ТК№18 | 20 | 80 | 110 | 1982 | 4 | 1.2 | да | низкая | нет | нет | 6 | 35 | 70 |  |  | 1 | 1 | 1 | K1, K2 | 4.076973e-05 | 1.553384 | 1.133583 |  |  |  | 1.410737233 | 2.049488 | 0.0002378789 | 1.903031e-05 | 0.1666667 | #NAME? | #NAME? | #NAME? | 0.1666667
51 | ул.Зеленая д.7 до ул.Зеленая д.11 | 10 | 200 | 100 | 1970 | 4 | 1.25 | да | низкая | да | нет | 24 | 47 | 68.75 |  |  | 1 |  | 1 | K1, K2, K4 | 1.214418e-05 | 1.196456 | 0.8725108 |  |  |  | 1.401941 | 2.031539 | 0.0003024886 | 6.049772e-05 | 0.04166667 | #NAME? | #NAME? | #NAME? | 0.04166667
52 | ул.Зеленая д.5 | 22 | 140 | 57 | 1976 | 3.5 | 1.25 | да | низкая | да | нет | 0.3333333 | 41 | 64.28571 |  |  | 1 |  | 1 | K1, K2, K4 | 1.988767e-05 | 1.336505 | 0.9832049 |  |  |  | 1.370525 | 1.968709 | 0.000208062 | 2.912868e-05 | 3 | #NAME? | #NAME? | #NAME? | 3
53 | пл.Ленина, 1 - пл. Ленина, 3 | 15 | 173 | 150 | 1967 | 4.5 | 2.5 | да | высокая | да | да | 4 | 50 | 44.44444 | [5 empty] | K1, K2, K3, K4, K5 | 1.319714e-05 | 1.214604 | 0.8875649 |  |  |  | 1.211257 | 1.678851 | 8.113761e-05 | 1.403681e-05 | 0.25 | #NAME? | #NAME? | #NAME? | 0.25
54 | ул.Калинина, 67 - ул. Калинина, 71 | 3 | 40 | 40 | 1997 | 2.5 | 1.75 | да | низкая | нет | нет | 3 | 20 | 30 |  |  | 1 | 1 | 1 | K1, K2 | 0.0001426941 | 2.074941 | 1.42308 |  |  |  | 1.129251993 | 1.546671 | 2.931636e-05 | 1.172655e-06 | 0.3333333 | #NAME? | #NAME? | #NAME? | 0.3333333
55 | ул. Калинина,79 - ул. Л.Толстого, 99а | 6 | 50 | 89 | 1974 | 3.5 | 1.75 | да | высокая | нет | нет | 4 | 43 | 50 |  |  |  | 1 | 1 | K1, K2, K3 | 5.309547e-05 | 1.593328 | 1.158972 |  |  |  | 1.297066484 | 1.829274 | 0.0001289639 | 6.448195e-06 | 0.25 | #NAME? | #NAME? | #NAME? | 0.25
56 | р.п. Майна ул. Ленинская д.8 | 20 | 763 | 219 | 1984 | 8.5 | 4 | да | низкая | нет | нет | 8 | 33 | 52.94118 |  |  | 1 | 1 | 1 | K1, K2 | 4.533748e-06 | 0.9345298 | 0.6254354 |  |  |  | 1.290692 | 1.817651 | 9.942347e-05 | 7.586011e-05 | 0.125 | #NAME? | #NAME? | #NAME? | 0.125

## функции
эмпирический
утонение стенки | Ki | участвующий коэффициент
0 | 1.28736 | K1
0 | 1.302294 | K1
0 | 1.293636 | K1
11.11111 | 1.320848 | K1
14.28571 | 1.124281 | K1
14.28571 | 1.26822 | K1
14.28571 | 1.046871 | K1
14.28571 | 1.43689 | K1
14.28571 | 1.330765 | K1
16.47059 | 1.277011 | K1
18.75 | 1.053591 | K1
25 | 1.251959 | K1
25 | 0.9284694 | K1
25 | 1.130654 | K1
25 | 1.093648 | K1
27.77778 | 1.012682 | K1
27.77778 | 0.7664069 | K1
29.41176 | 1.258582 | K1
43.75 | 1.048229 | K1
43.75 | 1.240773 | K1
50 | 1.14177 | K1
50 | 1.048799 | K1
50 | 0.9967386668 | K1
эмпирический
утонение стенки | Ki | участвующий коэффициент
14.28571 | 1.211946 | К1, К2
30 | 1.42308 | К1, К2
38.88889 | 1.168852 | К1, К2
44.44444 | 1.048799 | К1, К2
52.94118 | 0.6254354 | К1, К2
58.33333 | 1.048799 | К1, К2
60 | 1.361877 | К1, К2
60 | 1.759126 | К1, К2
66.66667 | 1.171716 | К1, К2
70 | 1.133583 | К1, К2
эмпирический
утонение стенки | Ki | участвующий коэффициент
64.28571 | 1.524888 | К1, К4
64.28571 | 1.62966 | К1, К4
64.28571 | 1.382821 | К1, К4
50 | 1.382821 | К1, К4
64.28571 | 1.413356 | К1, К4
50 | 1.076831 | К1, К4
22.22222 | 1.205016 | К1, К4
27.77778 | 0.7670708 | К1, К4
11.11111 | 1.048958 | К1, К4
эмпирический
утонение стенки | Ki | участвующий коэффициент
37.5 | 0.9692065 | K1, K2, K5
37.5 | 0.9692065 | K1, K2, K5
14.28571 | 1.007229 | K1, K2, K5
14.28571 | 1.166704 | K1, K2, K5
эмпирический
утонение стенки | Ki | участвующий коэффициент
55.55556 | 0.8589748 | K1, K2, K4
37.5 | 1.208275 | K1, K2, K4
68.75 | 0.8725108 | K1, K2, K4
64.28571 | 0.9832049 | K1, K2, K4
эмпирический
утонение стенки | Ki
0 | 1.027349
0 | 1.28736
0 | 1.302294
0 | 1.293636
11.11111 | 1.320848
11.11111 | 1.048958
14.28571 | 1.007229
14.28571 | 1.166704
14.28571 | 1.211946
14.28571 | 1.124281
14.28571 | 1.26822
14.28571 | 1.046871
14.28571 | 1.43689
14.28571 | 1.330765
16.47059 | 1.277011
18.75 | 1.053591
22.22222 | 1.205016
25 | 1.251959
25 | 0.9284694
25 | 1.130654
25 | 1.093648
27.77778 | 1.012682
27.77778 | 0.7664069
27.77778 | 0.7670708
28.57143 | 1.012369
29.41176 | 1.258582
30 | 1.42308
37.5 | 0.9692065
37.5 | 1.208275
37.5 | 0.9692065
38.88889 | 1.168852
43.75 | 1.048229
43.75 | 1.240773
44.44444 | 1.048799
44.44444 | 0.8875649
48 | 1.33141
50 | 1.14177
50 | 1.048799
50 | 1.382821
50 | 1.076831
50 | 0.9967386668
50 | 1.158972
52.94118 | 0.6254354
55.55556 | 0.8589748
58.33333 | 1.048799
60 | 1.361877
60 | 1.759126
64.28571 | 1.524888
64.28571 | 1.62966
64.28571 | 1.382821
64.28571 | 1.413356
64.28571 | 0.9832049
65 | 2.089626
66.66667 | 1.171716
68.75 | 0.8725108
70 | 1.133583